## Sheet1
附件六-易回收易再生外卖（带）一次性餐饮塑料包装容器评价指标自测表
一级指标 | 二级指标 |  | 评价内容 | 对应分值 | 自测分数 | 提交资料
主体材料（权重 0.4） | 主原料占比（权重0.4） |  | ≥95% | 100 |  | 企业自我申明、第三方检测报告、
|  |  | 85~95% | 80
|  |  | <85% | 0
| 主体材料占比（权重 0.2） |  | ≥95% | 100
|  |  | 75~95% | 80
|  |  | <75% | 0
| 颜色（权重0.3） | PP主材质 | 本色 | 100
|  |  | 白色 | 80
|  |  | 其他 | 20
|  | PET主材质 | 透明 | 100
|  |  | 其他 | 20
| 添加剂使用比例（权重0.1） |  | ≤1% | 100
|  |  | 1-5% | 80
|  |  | ≥5% | 0
辅助材料（权重 0.3） | 标签或印刷大小占包装表面面积（权重0.2） |  | 无标签 | 100 |  | 企业自我申明、第三方检测报告
|  |  | <70% | 50
|  |  | >70& | 0
| 标签粘贴方式（权重 0.2） |  | 无粘贴 | 100
|  |  | 水溶胶粘贴 | 80
|  |  | 其他（膜内贴/非水溶性油墨直接印刷） | 0
| 标签材质（权重0.2） |  | 与主体材料同材质或回收加工过程中易于分离 | 100
|  |  | 复合材质、不易分离、或含PVC/foamed PETG/水溶油墨 | 0
| 塑料种类（不含标签）（权重0.4） |  | 与主体同一材料 | 100
|  |  | 与主体非同一材料 | 50
|  |  | 2种及以上材料 | 0
易回收性（权重 0.1） | 回收渠道完善（权重1.0） |  | PP/PET | 100 |  | 专家委员会评审
|  |  | 其他 | 50
易再生性（权重 0.1） | 行业再生能力（权重 0.3） |  | PP/PET | 100 |  | 专家委员会评审
|  |  | 其他 | 50
| 再生技术成熟度（权重 0.3） |  | PP/PET | 100
|  |  | 其他 | 50
| 清洗难易（权重0.4） |  | 容易清洗 | 100
|  |  | 一般 | 50
|  |  | 较难清洗 | 0
环境友好及安全性（权重 0.1） | 挥发性气体（权重0.2） |  | 符合 | 100 |  | 企业自我申明、第三方检测报告
|  |  | 不符合 | 0
| 异味（权重0.2） |  | 无或气味可察觉 | 100
|  |  | 中度 | 50
|  |  | 强烈 | 0
| 印刷油墨（权重0.3） |  | 无毒无害 | 100
|  |  | 含限制使用物质 | 0
| 有害物质（权重0.3） |  | 符合ROHS | 100
|  |  | 不符合ROHS | 0